## sheet1
레디믹스트 콘크리트 배합설계
1. 설계규격
| 구 분 |  |  | 골재최대치수 |  |  |  |  | 설계기준강도 |  |  |  |  | 슬럼프
| 배합비 |  |  | 25 |  |  |  |  | 21 |  |  |  |  | 80
2. 설계적용기준
| 항 목 | [6 empty] | 기 준 치 |  |  |  |  | 비 고
| 잔골재율(S/A) | [6 empty] | 43 |  |  |  |  | · 양질의 AE감수제와 굵은골재 최대치수 25mm를 사용 하는 경우임.(이때 기준 슬럼프는 8cm임.) · 혼화제의 경우 시멘트 사용량에 대한 비율임. 이때 사용비율은 제조처의 권장 사용량임. · 표준편차(s) : 콘크리트 압축강도의 표준편차를 알지 못한다고 가정하여 콘크리트표준시방서 해설의 p.97 표2.13을 기준으로 배합강도를 적용함.
| 물-결합재비(W/B) | [6 empty] | 55
| 단위수량 | [6 empty] | 160
| 잔골재조립율(기준) | [6 empty] | 2.5
| 기준공기량 | [6 empty] | 4.5
| 용적공기량 | [6 empty] | 3
| 설계공기량 | [6 empty] | 3
| 혼화제(AD) 사용량 | [6 empty] | 0.5%
3. 재료 시험 결과
| 재 료 명 |  |  | 종 류 | [5 empty] | 밀 도 |  |  | 조 립 율 |  |  | 흡수율 |  |  | 사용비율 |  |  | 제조사(산지)
| 시멘트 |  |  | 슬래그시멘트 | [5 empty] | 3.15 |  |  | 0 |  |  | 0 |  |  | 100 |  |  | 기초소재
| 혼합재1 |  |  | 플라이애시 | [5 empty] | 2.2 |  |  | 0 |  |  | 0 |  |  | 7% |  |  | 한국서부발전(태안)
| 혼합재2 |  |  | 플라이애시 | [5 empty] | 2.2 |  |  | 0 |  |  | 0 |  |  | 100% |  |  | 한국서부발전(태안)
| 굵은골재 |  |  | 부순굵은골재(#67) | [5 empty] | 2.65 |  |  | 6.9 |  |  | 0 |  |  | 100% |  |  | 성진소재(인천)
|  |  |  | 콘크리트용잔골재 | [5 empty] | 2.59 |  |  | 2.9 |  |  | 0 |  |  | 100% |  |  | 성진소재(인천)
| 혼화제 |  |  | AE감수제(AD1) | [5 empty] | 1.2 |  |  | 0 |  |  | 0 |  |  | 0.8% |  |  | 실크로드C&T(평택)
|  |  |  | PC계열(AD2) | [5 empty] | 1.05 |  |  | 0 |  |  | 0 |  |  | 0.8% |  |  | 실크로드C&T(평택
| 물 |  |  | 지하수 | [5 empty] | 1 |  |  | 0 |  |  | 0 |  |  | 100% |  |  | 지하수
4. 배합강도(fck)의 결정
ACI방식에 의해 ① fcr=fck+1.34s와 ② fcr=fck+2.33s-3.5 중에서 큰 값으로 정해야하나 표준편차를
알지 못하는 경우로 가정하여 콘크리트 표준시방서 해설 p.97 표2.13에 따라 배합강도를 결정함.
| 따라서 설계기준강도가 35MPa초과므로 fcr = fck+8.5(Mpa)에 의해 배합강도를 | [20 empty] | 29.5 |  |  | 로 정함.
5. 물-결합재비(W/B)의 결정 : 콘크리트표준시방서 해설 p.98~104의 2.4.3항 기준
(1) 압축강도에 의한 물-결합재비 결정
· 적용관계식 : fcr = a + b*B/W (관계식은 콘크리트표준시방서 해설 p.116 배합설계 부분을 참조하여 추정)
|  | · 해당 강도의 경우 적용수치는 | [7 empty] | a = |  | -13.8 |  | b = |  | 21.6
|  |  | fcr = -13.8+21.6×B/W = | [6 empty] | 29.5
|  | ∴ W/B = |  |  |  | 21.6 |  |  |  |  | = | 49.88%
[6 empty] | 29.5 |  | + | 13.8
(2) 내동해성에 소요되는 물-결합재비의 결정(콘크리트표준시방서 해설 p.102의 표2.14)
(3)물-결합재비의 결정
해당 배합의 경우 그 용도와 사용조건에 따라 (1)항의 내동해성을 고려하였을때 기상작용이 심한
고 동결융해가 반복및 단면의 두께가 얇은 경우에 해당할 경우 최대 W/B는 45%
| 이하이므로 (1)항의 압축강도에 의해 구해진 물-결합재비로 결정함.→ ∴ W/B= | [21 empty] | 49.88%
6. 잔골재율(S/A) 및 단위수량(W)의 결정 : 콘크리트 표준시방서 해설 p.106 표2.12에 따름
| 기준잔골재율(S/A) : | [5 empty] | 43 |  |  |  | 기준단위수량(W) : | [5 empty] | 160
| 항 목 |  |  |  |  | 기준배합 |  |  | 배합조건 |  |  | 잔골재율(S/A) 보정 | [7 empty] | 단위수량(W) 보정
[12 empty] | 계 산 | [5 empty] | 보정치 |  | 계 산 | [5 empty] | 보정치
| 잔골재 조립율 |  |  |  |  | 2.5 |  |  | 2.86 |  |  | 조립율 변경치 |  |  |  | 0.5 |  | 1.8 |  | 보정하지 않음 | [5 empty] | -
0.1
| 물-결합재비 |  |  |  |  | 55 |  |  | 49.9 |  |  | W/B 변경치 |  |  |  | 1 |  | -1 |  | 보정하지 않음 | [5 empty] | -
5
| 슬 럼 프 |  |  |  |  | 80 |  |  | 80 |  |  | 보정하지 않음 | [5 empty] | - |  | 슬럼프변경치 |  |  | 0.012 |  |  | 0
10 mm
| 공 기 량 |  |  |  |  | 4.5 |  |  | 4 |  |  | 공기량 변경치 |  |  |  | 0.75 |  | 0.4 |  | 공기량변경치 |  |  | 3 |  |  | 2.4
[12 empty] | 1 | [7 empty] | 1
| 잔골재율(S/A) |  |  |  |  | 43 |  |  | 45.2 |  |  | 보정하지 않음 | [5 empty] | - |  | S/A 변경치 |  |  |  | 1.5 |  | 3.3
1
| 굵은골재 |  |  |  |  | 자갈 사용시 | [5 empty] | 3∼5%만큼 작게 한다. | [5 empty] | 1 |  | 9∼15kg만큼 작게 한다. | [5 empty] | 0
| 부순잔골재 |  |  |  |  | 부순잔골재 사용시 | [5 empty] | 2∼3% 크게 한다. | [5 empty] | 0 |  | 6∼9kg 크게 한다. | [5 empty] | 0
| 합 계 | [10 empty] | 각 항목별 보정치의 합 | [5 empty] | 2.2 |  | 각 항목별 보정치의 합 | [5 empty] | 5.7
| 수정 설계치 | [10 empty] | 잔골재율(S/A) : |  |  |  |  | 45.2 |  |  | 단위수량(W) : |  |  |  |  | 165.7
7. 시험배합 산출 및 시험
7.1 제1 시험배치
|  | W/B : |  | 49.88% |  |  | S/A |  | 45.2 |  |  | W : |  | 165.7
(1) 재료량 산출
| 항 목 |  |  |  |  | 산 출 식 | [13 empty] | 단위재료량 |  |  |  | 시험배합량 |  |  | 배합량
[20 empty] | (㎏/㎥) |  |  |  | (배합량 :40ℓ) |  |  | 40
| 물(W) | [18 empty] | 165.7 |  |  |  | 6.63
| 시멘트(C1) | [5 empty] | 단위수량 |  |  | - | 혼합재량(C2) | [8 empty] | 308.9435 |  |  |  | 12.36
W/C
| 시멘트(C2) | [5 empty] | 단위수량 |  |  | × | 혼합재치환율 | [8 empty] | 23.2538 |  |  |  | 0.93
W/C
| 골재절대용적(V) |  |  |  |  | 1000-(시멘트용적+혼합재용적+사용수용적+용적공기량) | [13 empty] | 706.2227 |  |  |  | -
| 잔골재(S1) |  |  |  |  | 잔골재절대용적×잔골재밀도= | [13 empty] | 826.7608 |  |  |  | 33.07
[골재절대용적×잔골재율]×사용비율×잔골재밀도
| 잔골재(S2) |  |  |  |  | 잔골재절대용적×부순잔골재밀도= | [17 empty] | 0
[골재절대용적×잔골재율]×사용비율×부순잔골재밀도
| 부순굵은골재(G) |  |  |  |  | 굵은골재절대용적×부순굵은골재밀도= | [13 empty] | 1025.5766 |  |  |  | 41.02
[골재절대용적-잔골재절대용적]×부순굵은골재밀도
| 혼화제(AD1) |  |  |  |  | AE제 감수제 (시멘트 사용량의 | [6 empty] | 0.8% |  |  |  | ) |  |  | 2.66 |  |  |  | 0.1064
[6 empty] | B × |  | 0.008
| 혼화제(AD2) |  |  |  |  | PC계열 0.8 % Type (시멘트 사용량의 | [7 empty] | 0.8% |  |  | ) |  |  | 2.66 |  |  |  | 0.1064
[6 empty] | B × |  | 0.008
(2) 제1 시험배치 시험결과
| 시 험 결 과 | [15 empty] | 판 정
| 슬 럼 프 |  |  |  | 103 |  |  |  | 공 기 량 |  |  |  | 5 |  |  |  | - Plastic 하지않음.(유동성이 높고 거침) - S/A , 공기량조정 필요
(3) 제1 시험배치의 배합조정
| 항 목 |  |  |  |  | 배합조건 |  |  | 시험결과 |  |  | 잔골재율(S/A) 보정 | [7 empty] | 단위수량(W) 보정
[12 empty] | 계산 | [5 empty] | 보정치 |  | 계산 | [5 empty] | 보정치
| 슬 럼 프 |  |  |  |  | 80 |  |  | 103 |  |  | 보정하지 않음 | [5 empty] | - |  | 슬럼프변경치 |  |  | 0.012 |  |  | -4.6
10mm
| 공 기 량 |  |  |  |  | 4 |  |  | 5 |  |  | 공기량 변경치 |  |  |  | 0.75 |  | 0.8 |  | 공기량변경치 |  |  | 3 |  |  | 5
[12 empty] | 1 | [7 empty] | 1
| 잔골재율(S/A) |  |  |  |  | 45.2 |  |  | 48 |  |  | workability 개선을 위한 추가보정 | [5 empty] | 2 |  | S/A 변경치 |  |  |  | 1.5 |  | 4.2
1%
| 합 계 | [10 empty] | 각 항목별 보정치의 합 | [5 empty] | 2.8 |  | 각 항목별 보정치의 합 | [5 empty] | 4.6
| 수정 설계치 | [10 empty] | 잔골재율(S/A) : |  |  |  |  | 48 |  |  | 단위수량(W) : |  |  |  |  | 170
7.2 제2 시험배치
|  | W/B : |  | 49.88% |  |  | S/A |  | 48 |  |  | W : |  | 170
(1) 재료량 산출
| 항 목 |  |  |  |  | 산 출 식 | [13 empty] | 단위재료량 |  |  |  | 시험배합량
[20 empty] | (㎏/㎥) |  |  |  | (배합량 :40ℓ)
| 물(W) | [18 empty] | 170 |  |  |  | 6.8
| 시멘트(C1) | [5 empty] | 단위수량 |  |  | - | 혼합재량(C2) | [8 empty] | 317 |  |  |  | 12.68
W/C
| 시멘트(C2) | [5 empty] | 단위수량 |  |  | × | 혼합재치환율 | [8 empty] | 24 |  |  |  | 0.96
W/C
| 시멘트(C3) | [5 empty] | 단위수량 |  |  | × | 혼합재치환율
W/C
| 골재절대용적(V) |  |  |  |  | 1000-(시멘트용적+혼합재용적+사용수용적+용적공기량) | [13 empty] | 699.3651 |  |  |  | -
| 잔골재(S1) |  |  |  |  | 잔골재절대용적×잔골재밀도= | [13 empty] | 869.4507 |  |  |  | 34.78
[골재절대용적×잔골재율]×사용비율×잔골재밀도
| 잔골재(S2) |  |  |  |  | 잔골재절대용적×부순잔골재밀도=
[골재절대용적×잔골재율]×사용비율×부순잔골재밀도
| 부순굵은골재(G) |  |  |  |  | 굵은골재절대용적×부순굵은골재밀도= | [13 empty] | 963.7251 |  |  |  | 38.55
[골재절대용적-잔골재절대용적]×부순굵은골재밀도
| 혼화제(AD1) |  |  |  |  | AE제 감수제 (시멘트 사용량의 | [6 empty] | 0.8% |  |  |  | ) |  |  | 2.73 |  |  |  | 0.1092
[6 empty] | B × |  | 0.008
| 혼화제(AD2) |  |  |  |  | PC계열 0.8 % Type (시멘트 사용량의 | [7 empty] | 0.8% |  |  | ) |  |  | 2.73 |  |  |  | 0.1092
[6 empty] | B × |  | 0.008
(2) 제2 시험배치 시험결과
| 시 험 결 과 | [15 empty] | 판 정
| 슬 럼 프 |  |  |  | 130 |  |  |  | 공 기 량 |  |  |  | 4.5 |  |  |  | - 물성은 양호하나 슬럼프 조정 필요 - Workability (약간 거칠어 보임) - 비교적 Plastic하지만 약간의 조정 필요
(3) 제2 시험배치의 배합조정
| 항 목 |  |  |  |  | 배합조건 |  |  | 시험결과 |  |  | 잔골재율(S/A) 보정 | [7 empty] | 단위수량(W) 보정
[12 empty] | 계산 | [5 empty] | 보정치 |  | 계산 | [5 empty] | 보정치
| 슬 럼 프 |  |  |  |  | 80 |  |  | 130 |  |  | 보정하지 않음 | [5 empty] | - |  | 슬럼프변경치 |  |  | 0.012 |  |  | -10.2
10mm
| 공 기 량 |  |  |  |  | 4 |  |  | 4.5 |  |  | 공기량 변경치 |  |  |  | 0.75 |  | 0.4 |  | 공기량변경치 |  |  | 3 |  |  | 2.6
[12 empty] | 1 | [7 empty] | 1
| 잔골재율(S/A) |  |  |  |  | 48 |  |  | 59.7 |  |  | workability 개선을 위한 추가보정 | [5 empty] | 11.3 |  | S/A 변경치 |  |  |  | 1.5 |  | 17.6
1%
| 합 계 | [10 empty] | 각 항목별 보정치의 합 | [5 empty] | 11.7 |  | 각 항목별 보정치의 합 | [5 empty] | 10
| 수정 설계치 | [10 empty] | 잔골재율(S/A) : |  |  |  |  | 59.7 |  |  | 단위수량(W) : |  |  |  |  | 180
7.3 제3 시험배치
|  | W/B : |  | 49.88% |  |  | S/A |  | 59.7 |  |  | W : |  | 180
(1) 재료량 산출
| 항 목 |  |  |  |  | 산 출 식 | [13 empty] | 단위재료량 |  |  |  | 시험배합량
[20 empty] | (㎏/㎥) |  |  |  | (배합량 :40ℓ)
| 물(W) | [18 empty] | 180 |  |  |  | 7.2
| 시멘트(C1) | [5 empty] | 단위수량 |  |  | - | 혼합재량(C2) | [8 empty] | 336 |  |  |  | 13.44
W/C
| 시멘트(C2) | [5 empty] | 단위수량 |  |  | × | 혼합재치환율 | [8 empty] | 25 |  |  |  | 1
W/C
| 시멘트(C3) | [5 empty] | 단위수량 |  |  | × | 혼합재치환율 | [12 empty] | 0
W/C
| 골재절대용적(V) |  |  |  |  | 1000-(시멘트용적+혼합재용적+사용수용적+용적공기량) | [13 empty] | 683.3333 |  |  |  | -
| 잔골재(S1) |  |  |  |  | 잔골재절대용적×잔골재밀도= | [13 empty] | 1056.5904 |  |  |  | 42.26
[골재절대용적×잔골재율]×사용비율×잔골재밀도
잔골재(S2)
| 부순굵은골재(G) |  |  |  |  | 굵은골재절대용적×부순굵은골재밀도= | [13 empty] | 729.7658 |  |  |  | 29.19
[골재절대용적-잔골재절대용적]×부순굵은골재밀도
| 혼화제(AD1) |  |  |  |  | AE제 감수제 (시멘트 사용량의 | [6 empty] | 0.8% |  |  |  | ) |  |  | 2.89 |  |  |  | 0.1156
[6 empty] | B × |  | 0.008
| 혼화제(AD2) |  |  |  |  | PC계열 0.8 % Type (시멘트 사용량의 | [7 empty] | 0.8% |  |  | ) |  |  | 2.89 |  |  |  | 0.1156
[6 empty] | B × |  | 0.008
(2) 제3 시험배치 시험결과
| 시 험 결 과 | [15 empty] | 판 정
| 슬 럼 프 |  |  |  | 80 |  |  |  | 공 기 량 |  |  |  | 4 |  |  |  | - 슬럼프,공기량 양호 - Plastic함 - Workability 양호
(3) 제3 시험배치의 배합조정
| 항 목 |  |  |  |  | 배합조건 |  |  | 시험결과 |  |  | 잔골재율(S/A) 보정 | [7 empty] | 단위수량(W) 보정
[12 empty] | 계산 | [5 empty] | 보정치 |  | 계산 | [5 empty] | 보정치
| 슬 럼 프 |  |  |  |  | 80 |  |  | 80 |  |  | 보정하지 않음 | [5 empty] | - |  | 슬럼프변경치 |  |  | ×W×0.012 |  |  | 0
10mm
| 공 기 량 |  |  |  |  | 4 |  |  | 4 |  |  | 공기량 변경치 |  |  |  | × -0.5 |  | 0 |  | 공기량변경치 |  |  | ×W×-0.03 |  |  | 0
[12 empty] | 1% | [7 empty] | 1%
| 잔골재율(S/A) |  |  |  |  | 59.7 |  |  | 59.7 |  |  | 보정하지 않음 | [5 empty] | 0 |  | S/A 변경치 |  |  |  | × 1.5 |  | 0
1%
| 합 계 | [10 empty] | 각 항목별 보정치의 합 | [5 empty] | 0 |  | 각 항목별 보정치의 합 | [5 empty] | 0
| 수정 설계치 | [10 empty] | 잔골재율(S/A) : |  |  |  |  | 59.7 |  |  | 단위수량(W) : |  |  |  |  | 180
8. 시방배합 산출 및 조정
산출한 기준배치의 W/B의 5%증감에 비례하여 S/A=1%씩 증감시킨다.(보정계산식에 의함.)
| 8.1 기준 제1 배치(표준) | [11 empty] | W/B : |  | 49.88% |  |  | S/A : |  | 59.7 |  |  | W : |  | 180
| 항 목 |  |  |  |  | 산 출 식 | [13 empty] | 단위재료량 |  |  |  | 시험배합량
[20 empty] | (㎏/㎥) |  |  |  | (배합량 :40ℓ)
| 물(W) | [18 empty] | 180 |  |  |  | 7.2
| 시멘트(C1) | [5 empty] | 단위수량 |  |  | - | 혼합재량(C2) | [8 empty] | 336 |  |  |  | 13.44
W/C
| 시멘트(C2) | [5 empty] | 단위수량 |  |  | × | 혼합재치환율 | [8 empty] | 25 |  |  |  | 1
W/C
| 시멘트(C3) | [5 empty] | 단위수량 |  |  | × | 혼합재치환율 | [12 empty] | 0
W/C
| 골재절대용적(V) |  |  |  |  | 1000-(시멘트용적+혼합재용적+사용수용적+용적공기량) | [13 empty] | 683.3333 |  |  |  | -
| 잔골재(S1) |  |  |  |  | 잔골재절대용적×잔골재밀도= | [13 empty] | 1081.0674 |  |  |  | 43.24
[골재절대용적×잔골재율]×사용비율×잔골재밀도
잔골재(S2)
| 부순굵은골재(G) |  |  |  |  | 굵은골재절대용적×부순굵은골재밀도= | [13 empty] | 729.7658 |  |  |  | 29.19
[골재절대용적-잔골재절대용적]×부순굵은골재밀도
| 혼화제(AD1) |  |  |  |  | AE제 감수제 (시멘트 사용량의 | [6 empty] | 0.8% |  |  |  | ) |  |  | 2.89 |  |  |  | 0.1156
[6 empty] | B × |  | 0.008
| 혼화제(AD2) |  |  |  |  | PC계열 0.8 % Type (시멘트 사용량의 | [7 empty] | 0.8% |  |  | ) |  |  | 2.89 |  |  |  | 0.1156
[6 empty] | B × |  | 0.008
| 8.2 기준 제2 배치 ( W/B : -5% ) | [11 empty] | W/B : |  | 44.9% |  |  | S/A : |  | 58.7 |  |  | W : |  | 178.5
| 항 목 |  |  |  |  | 산 출 식 | [13 empty] | 단위재료량 |  |  |  | 시험배합량
[20 empty] | (㎏/㎥) |  |  |  | (배합량 :40ℓ)
| 물(W) | [18 empty] | 179 |  |  |  | 7.16
| 시멘트(C1) | [5 empty] | 단위수량 |  |  | - | 혼합재량(C2) | [8 empty] | 370 |  |  |  | 14.8
W/C
| 시멘트(C2) | [5 empty] | 단위수량 |  |  | × | 혼합재치환율 | [8 empty] | 28 |  |  |  | 1.12
W/C
| 시멘트(C3) | [5 empty] | 단위수량 |  |  | × | 혼합재치환율 | [12 empty] | 0
W/C
| 골재절대용적(V) |  |  |  |  | 1000-(시멘트용적+혼합재용적+사용수용적+용적공기량) | [13 empty] | 674.04 |  |  |  | -
| 잔골재(S1) |  |  |  |  | 잔골재절대용적×잔골재밀도= | [13 empty] | 102476 |  |  |  | 4099.04
[골재절대용적×잔골재율]×사용비율×잔골재밀도
잔골재(S2)
| 부순굵은골재(G) |  |  |  |  | 굵은골재절대용적×부순굵은골재밀도= | [13 empty] | 737.7031 |  |  |  | 29.51
[골재절대용적-잔골재절대용적]×부순굵은골재밀도
| 혼화제(AD1) |  |  |  |  | AE제 감수제 (시멘트 사용량의 | [6 empty] | 0.8% |  |  |  | ) |  |  | 3.18 |  |  |  | 0.1272
[6 empty] | B × |  | 0.008
| 혼화제(AD2) |  |  |  |  | PC계열 0.8 % Type (시멘트 사용량의 | [7 empty] | 0.8% |  |  | ) |  |  | 3.18 |  |  |  | 0.1272
[6 empty] | B × |  | 0.008
| 8.3 기준 제3 배치 ( W/B : +5% ) | [11 empty] | W/B : |  | 54.9% |  |  | S/A : |  | 60.7 |  |  | W : |  | 181.5
| 항 목 |  |  |  |  | 산 출 식 | [13 empty] | 단위재료량 |  |  |  | 시험배합량
[20 empty] | (㎏/㎥) |  |  |  | (배합량 :40ℓ)
| 물(W) | [18 empty] | 182 |  |  |  | 7.28
| 시멘트(C1) | [5 empty] | 단위수량 |  |  | - | 혼합재량(C2) | [8 empty] | 308 |  |  |  | 12.32
W/C
| 시멘트(C2) | [5 empty] | 단위수량 |  |  | × | 혼합재치환율 | [8 empty] | 23 |  |  |  | 0.92
W/C
| 시멘트(C2) | [5 empty] | 단위수량 |  |  | × | 혼합재치환율 | [12 empty] | 0
W/C
| 골재절대용적(V) |  |  |  |  | 1000-(시멘트용적+혼합재용적+사용수용적+용적공기량) | [13 empty] | 690.7222 |  |  |  | -
| 잔골재(S1) |  |  |  |  | 잔골재절대용적×잔골재밀도= | [13 empty] | 1085.9051 |  |  |  | 43.44
[골재절대용적×잔골재율]×사용비율×잔골재밀도
잔골재(S2)
| 부순굵은골재(G) |  |  |  |  | 굵은골재절대용적×부순굵은골재밀도= | [13 empty] | 719.3526 |  |  |  | 28.77
[골재절대용적-잔골재절대용적]×부순굵은골재밀도
| 혼화제(AD1) |  |  |  |  | AE제 감수제 (시멘트 사용량의 | [6 empty] | 0.8% |  |  |  | ) |  |  | 2.65 |  |  |  | 0.106
[6 empty] | B × |  | 0.008
| 혼화제(AD2) |  |  |  |  | PC계열 0.8 % Type (시멘트 사용량의 | [7 empty] | 0.8% |  |  | ) |  |  | 2.65 |  |  |  | 0.106
[6 empty] | B × |  | 0.008
9. 시험 배치에 의한 시험 : 시험일
| 구 분 |  |  | W/B |  | S/A |  | 단 위 재 료 량 (㎏/㎥)
|  |  |  | (%) |  | (%) |  | C1 |  | C2 |  | W |  | S1 |  | S2 |  | G |  | AD1 |  | AD2 |  | 단위용적질량
| W/B +5% |  |  | 54.9% |  | 60.7 |  | 308 |  | 23 |  | 182 |  | 1085.9051 |  | 28.1 |  | 719.3526 |  | 2.65 |  | 25.7 |  | 2374.7077
| (40ℓ배합) | [6 empty] | 12.32 |  | 0.92 |  | 7.28 |  | 43.44 |  | 23.5 |  | 28.77 |  | 0.106 |  | 21.7
| 기 준 |  |  | 49.88% |  | 59.7 |  | 336 |  | 28 |  | 180 |  | 1081.0674 |  | 19.9 |  | 729.7658 |  | 2.89 |  | 19 |  | 2396.6232
| (40ℓ배합) | [6 empty] | 13.44 |  | 1.12 |  | 7.2 |  | 43.24 |  | 0 |  | 29.19 |  | 0.1156 |  | 0.1156
| W/B -5% |  |  | 44.9% |  | 58.7 |  | 370 |  | 231 |  | 179 |  | 102476 |  | 0 |  | 737.7031 |  | 3.18 |  | 3.18 |  | 104000.0631
| (40ℓ배합) | [6 empty] | 14.8 |  | 1.12 |  | 7.16 |  | 4099.04 |  | 0 |  | 29.51 |  | 0.1272 |  | 0.1272
10. 시험 결과
| W/B (%) |  |  | B/W |  |  | S/A (%) |  |  | 슬럼프 (mm) |  |  | 공기량 (%) |  |  | f28 압축강도(MPa)
[16 empty] | 1회 |  |  | 2회 |  |  | 3회 |  |  | 평균
| 44.9 |  |  | 2.2272 |  |  | 58.7 |  |  | 82 |  |  | 4.2 |  |  | 28 |  |  | 28.5 |  |  | 29 |  |  | 28.5
| 49.88 |  |  | 2.0048 |  |  | 59.7 |  |  | 80.7 |  |  | 4.1 |  |  | 24.6 |  |  | 28 |  |  | 26.1 |  |  | 26.2333
| 54.9 |  |  | 1.8215 |  |  | 60.7 |  |  | 82.1 |  |  | 4.2 |  |  | 21.2 |  |  | 23.4 |  |  | 24.4 |  |  | 23
11. 시험 결과의 비교
| W/B |  | B/W |  | S/A |  | 콘크리트의 상태 | [12 empty] | 배합강도 발현율(%) |  |  | 종 합 판 정
| (%) |  |  |  | (%) |  | 슬럼프&공기량 |  |  |  | 기타 물성(Workability 등) | [11 empty] | (시방배합의 S/A,W의 결정)
| 44.9 |  | 2.2272 |  | 58.7 |  | 규격이내에 듬. |  |  |  | 다소 거칠고 Plastic하지않음. | [8 empty] | 96.61% |  |  | 배합강도 미달
| 49.88 |  | 2.0048 |  | 59.7 |  | 규격이내에 듬. |  |  |  | 유동성도 양호하고 Plastic한 상태임. | [8 empty] | 88.93% |  |  | 양호함.
| 54.9 |  | 1.8215 |  | 60.7 |  | 규격이내에 듬. |  |  |  | Workability 하지 않고 조금 거침. | [8 empty] | 77.97% |  |  | 양호함.
12. 물-시멘트비 계산식 | [11 empty] | -1.2 | [15 empty] | 0
| W/B |  |  |  | Xi |  |  |  | Yi |  |  |  | Xi2 |  |  |  | XiYi | [10 empty] | 확인용
| 44.9 |  |  |  | 2.227 |  |  |  | 28.5 |  |  |  | 4.9595 |  |  |  | 63.4695 | [9 empty] | a | -1.2
| 49.88 |  |  |  | 2.005 |  |  |  | 26.2 |  |  |  | 4.02 |  |  |  | 52.531 | [9 empty] | b | 13.4
| 54.9 |  |  |  | 1.821 |  |  |  | 23 |  |  |  | 3.316 |  |  |  | 41.883
| 합계(Σ) |  |  |  | 6.053 |  |  |  | 77.7 |  |  |  | 12.2956 |  |  |  | 157.8835
여기에서 X = B/W, Y = f28 압축강도, n = 3을 의미한다.
| a = |  | (ΣXi2 × ΣYi) - (ΣXi × ΣXi·Yi) | [7 empty] | = | -1.2
n·ΣXi2 - (ΣXi)2
| b = |  | n·ΣXi·Yi - ΣXi·ΣYi | [7 empty] | = | 13.4
n·ΣXi2 - (ΣXi)2
| 배합강도fcr= |  |  |  | 29.5 |  |  | 이므로 | [37 empty] | 43.6
|  | fcr |  | = | a | + | b × |  | B/W | [18 empty] | C/W |  | 강도
[28 empty] | 50.7 |  | 27.7
|  | 29.50 |  | = | -1.2 |  |  |  | 13.4 | [18 empty] | 55.7 |  | 24.2
[28 empty] | 60.7 |  | 21
|  | B/W = |  |  | 29.50 |  | + | 1.2 |  | = | 2.291 | [16 empty] | 55 |  | 25
[5 empty] | 13.4 | [22 empty] | 55 |  | 22.6
|  | ∴ | 최적 W/B = |  |  |  | 43.6% | [20 empty] | 55 |  | 17.8 | [15 empty] | 26
[28 empty] | 55 |  | 17.8
[28 empty] | 45 |  | 16
[28 empty] | 45 | 65 | 55 | 0 | 0 | 25
[28 empty] | 5 | 45 | 55 | 25 | 55 | 25
그래프 작성:Ctrl+Shift+'R'
13. 시방배합의 결정 및 확인시험
13.1 설계규격
| 구 분 |  |  | 골재최대치수 |  |  |  |  | 설계기준강도 |  |  |  |  | 슬럼프
| 배합비 |  |  | 25 |  |  |  |  | 21 |  |  |  |  | 80
13.2 설계적용기준
| 항 목 | [6 empty] | 기 준 치 |  |  |  |  | 비 고
| 잔골재율(S/A) | [6 empty] | 43 |  |  |  |  | · 양질의 AE감수제와 굵은골재 최대치수 25mm를 사용 하는 경우임.(이때 기준 슬럼프는 8cm임.) · 혼화제의 경우 시멘트 사용량에 대한 비율임. 이때 사용비율은 제조처의 권장 사용량임. · 표준편차(s) : 콘크리트 압축강도의 표준편차를 알지 못한다고 가정하여 콘크리트표준시방서 해설의 p.97 표2.13을 기준으로 배합강도를 적용함.
| 물시멘트비(W/B) | [6 empty] | 55
| 단위수량 | [6 empty] | 160
| 잔골재조립율(기준) | [6 empty] | 2.5
| 기준공기량 | [6 empty] | 4.5
| 용적공기량 | [6 empty] | 3
| 설계공기량 | [6 empty] | 4
| 혼화제(AD) 사용량 | [6 empty] | 0.5%
13.3 재료 시험 결과
| 재 료 명 |  |  | 종 류 | [5 empty] | 밀 도 |  |  | 조 립 율 |  |  | 흡수율 |  |  | 사용비율 |  |  | 제조사(산지)
| 시 멘 트 |  |  | 보통포틀랜드시멘트 | [5 empty] | 3.15 |  |  | 0 |  |  | 0 |  |  | 100 |  |  | 동양시멘트(동양)
| 혼 합 재 |  |  | 플라이애시 | [5 empty] | 2.2 |  |  | 0 |  |  | 0 |  |  | 7 |  |  | 한국서부발전(태안)
| 굵은 골재 |  |  | 부순굵은골재(#57) | [5 empty] | 2.65 |  |  | 6.9 |  |  | 0 |  |  | 100% |  |  | 삼표(화성)
| 잔 골 재 |  |  | 콘크리트용 잔골재 | [5 empty] | 2.59 |  |  | 2.9 |  |  | 0 |  |  | 100% |  |  | 성진소재(인천)
0.497
| 혼 화 제 |  |  | AE감수제 | [5 empty] | 1.05 |  |  | 0 |  |  | 0 |  |  | 0.8% |  |  | 실크로드C&T(평택)
|  |  |  | PC계열(AD2) | [5 empty] | 1.05 |  |  | 0 |  |  | 0 |  |  | 0.8% |  |  | 실크로드C&T(평택))
| 사 용 수 |  |  | 지하수 | [5 empty] | 1 |  |  | 0 |  |  | 0 |  |  | 100% |  |  | 지하수
| 13.4 물-결합재비(W/B)의 결정 | [24 empty] | 0.5
|  | · 적용관계식 : fcr = a + b*B/W | [8 empty] | (단, 배합강도 fcr= |  |  |  |  | 29.5 |  | , a = |  | -1.2 |  | , b = |  | 13.4
∴ W/B = |  |  |  |  | 13.4 |  |  |  |  | = | 43.6% |  |  | → 변경S/A = |  |  | W/B 변경치 |  |  | x | 1.0+기존S/A = |  |  |  | 49%
[5 empty] | 29.5 |  | + | 1.2 | [7 empty] | 0.05
13.5 배합산출 및 시험
|  | W/B : |  | 43.6% |  |  | S/A |  | 49% |  |  | W : |  | 180
(1) 재료량 산출
| 항 목 |  |  |  |  | 산 출 식 | [13 empty] | 단위재료량 |  |  |  | 시험배합량
[20 empty] | (㎏/㎥) |  |  |  | (배합량 :40ℓ)
| 물(W) | [18 empty] | 180 |  |  |  | 7.2
| 시멘트(C1) | [5 empty] | 단위수량 |  |  | - | 혼합재량(C2) | [8 empty] | 383.945 |  |  |  | 15.36
W/C
| 시멘트(C2) | [5 empty] | 단위수량 |  |  | × | 혼합재치환율 | [8 empty] | 28.8991 |  |  |  | 1.16
W/C
| 시멘트(C3) | [5 empty] | 단위수량 |  |  | × | 혼합재치환율 | [12 empty] | 0
W/C
| 골재절대용적(V) |  |  |  |  | 1000-(시멘트용적+혼합재용적+사용수용적+용적공기량) | [13 empty] | 654.9768 |  |  |  | -
| 잔골재(S1) |  |  |  |  | 잔골재절대용적×잔골재밀도= | [13 empty] | 831.2311 |  |  |  | 33.25
[골재절대용적×잔골재율]×사용비율×잔골재밀도
잔골재(S2)
| 부순굵은골재(G) |  |  |  |  | 굵은골재절대용적×부순굵은골재밀도= | [13 empty] | 885.2011 |  |  |  | 35.41
[골재절대용적-잔골재절대용적]×부순굵은골재밀도
| 혼화제(AD1) |  |  |  |  | AE제 감수제 (시멘트 사용량의 | [6 empty] | 0.8% |  |  |  | ) |  |  | 3.3 |  |  |  | 0.132
[6 empty] | B × |  | 0.008
| 혼화제(AD2) |  |  |  |  | PC계열 0.8 % Type (시멘트 사용량의 | [7 empty] | 0.8% |  |  | ) |  |  | 3.3 |  |  |  | 0.132
[6 empty] | B × |  | 0.008
(2) 시방 배합 시험 결과
| 시 험 결 과 | [16 empty] | 판 정
| 슬 럼 프 |  |  |  |  | 80.7 |  |  |  | 공 기 량 |  |  |  | 4.1 |  |  |  | - 슬럼프,공기량 양호 - Plastic함 - Workability 양호
14. 시방배합
[28 empty] | 굵은골재 최대치수 (mm) |  | 호칭 강도 (MPa) |  | 슬럼프 범 위 (cm) |  | 공기량 범 위 (%) | W/B (%) | S/A (%) | 단 위 량 (㎏/㎥)
[37 empty] | C1 | C2 | W | S1 | S2 | G | AD1 | AD2 | 단위질량 (㎏/㎥)
[28 empty] | 25 |  | 21 |  | 80 |  | 4 | 43.6% | 49.0 | 383.945 | 28.8991 | 180 | 831.2311 | 0 | 885.2011 | 3.3 | 3.3 | 2315.8762
Note on AA70: 서기환: 검토 요망 --- 적용여부